## Калькулятор стеклопластик
Заполнить |  | Вывод данных
Диаметр | 2000 | Объем емкости (м3) | 15.7
Длина/высота | 5000 | Толщина стенки (мм) | 7.9
количество слоев нитки | 6 | масса | 493.0462
количество слоев рогожи желательно через 3 слоя | 1 | стоимость | 188658.4545
Доступные диаметры:
800
1000
1500
2000
2400

## Лист1
промежуточные результаты
площадь поверхности цилиндра м2 | 31.4
площадь торцов | 6.28
толщина нитки | 6.9
толщина рогожи | 1
Данные по цилиндру |  | Стоимость
расход нитки (кг) | 253.4922 | 19011.915
Расход рогожи (кг) | 15.7 | 7065
расход смолы (кг) | 148.836 | 33488.1
Масса цилиндра | 418.0282
Данные по торцам
расход смолы (кг) | 50.212 | 11297.7
расход рогожи (кг) | 24.806 | 11162.7
масса торцов | 75.018
Итого себес |  | 82025.415
| Принять к учету | Расчетный
расход смолы на 1м2 на слой 1 мм (кг) | 0.6 | 0.6179956
расход никти на 1м2 на слой 1 мм | 1.17 | 1.218499
расход рогожы на 1м2 на слой 1 мм | 0.5 | 0.477707
фактический
смола | 153.3
рогожа | 15
стекло | 264
смола - стоимость за кг | 225
нитка стоимость за кг | 75
рогожа стоимость за кг | 450